## 汇总表
附件1
2018年塑料购物袋（非食品接触用）产品质量监督抽查未发现不合格项目 产品及企业名单
序号 | 所在辖区 | 受检单位名称 | 样品名称 | 标称商标 | 型号规格 | 生产日期 | （标称）生产单位名称 | 报告结论 | 不合格项目 | 备注
1 | 宝安 | 深圳宏伟达塑胶制品有限公司 | 塑料购物袋 | / | 355×(177+100)×0.025mm | 2018-05-20 | 深圳宏伟达塑胶制品有限公司 | 合格 | 无
2 | 宝安 | 深圳宏伟达塑胶制品有限公司 | 塑料购物袋 | / | 510×(305+152)×0.025mm | 2018-05-20 | 深圳宏伟达塑胶制品有限公司 | 合格 | 无
3 | 宝安 | 深圳市正旺环保新材料有限公司 | 塑料购物袋 | / | 380mm×(200+100)mm×0.028mm | 2018-06-06 | 深圳市正旺环保新材料有限公司 | 合格 | 无
4 | 宝安 | 深圳市正旺环保新材料有限公司 | 塑料购物袋 | / | 457mm×(254+127)mm×0.027mm | 2018-06-06 | 深圳市正旺环保新材料有限公司 | 合格 | 无
5 | 坪山 | 深圳万达杰环保新材料股份有限公司 | 塑料购物袋 | / | 500mm×（270+140）mm×0.026mm | 2018-06-01 | 深圳万达杰环保新材料股份有限公司 | 合格 | 无
6 | 龙华 | 深圳市王佳包装制品有限公司 | 塑料购物袋 | / | 460×(230+150)mm×0.025mm | 2018-06-01 | 深圳市王佳包装制品有限公司 | 合格 | 无
7 | 罗湖 | 深圳市罗湖区湖贝东门市场新发胶袋行 | 环保塑料购物袋 | / | 0.028 305+150×530mm | / | / | 合格 | 无
8 | 南山 | 深圳市嘉旺餐饮连锁有限公司侨城正品茶餐厅 | 塑料购物袋 | / | 460×(260+160)×0.027mm | 2018-06-01 | 深圳市宝安区兴益佳塑料胶袋制品厂 | 合格 | 无
9 | 南山 | 深圳市漓江又一轩实业有限公司侨城东店 | 塑料购物袋(大） | / | / | 2018-06-01 | / | 合格 | 无
10 | 南山 | 深圳市诚兴百货有限公司 | 塑料购物袋 | / | 610×(330+178)×0.025mm | 2018-06-01 | 深圳市顺嘉塑胶胶袋厂 | 合格 | 无
11 | 南山 | 深圳市嘉旺餐饮连锁有限公司侨城正品茶餐厅 | 塑料购物袋 | / | 510×(260+160)×0.027mm | 2018-06-01 | 深圳市宝安区兴益佳塑料胶袋制品厂 | 合格 | 无
12 | 盐田 | 深圳市盐田区惠民街市田心九号店胶袋A19号档 | 塑料购物袋 | / | / | / | / | 合格 | 无
13 | 盐田 | 深圳市盐田区惠民街市田心胶袋6号店 | 塑料购物袋 | / | / | / | / | 合格 | 无
14 | 龙岗 | 深圳市龙岗区天成厨具百货店 | 塑料购物袋 | / | / | / | / | 合格 | 无
15 | 龙岗 | 深圳市龙岗区刘少锋副食行 | 塑料购物袋 | / | / | / | / | 合格 | 无
16 | 龙岗 | 沃尔玛（深圳）百货有限公司龙岗峦山谷分店 | 塑料购物袋 | / | 600×（400+180）×0.026mm | / | 深圳万达杰环保新材料股份有限公司 | 合格 | 无
17 | 龙岗 | 深圳市瑞康大药房连锁有限公司宝龙峦山谷分店 | 塑料购物袋 | / | 255×153×480×0.025mm | / | 深圳市启得塑胶制品有限公司 | 合格 | 无
18 | 龙岗 | 深圳市龙岗区刘少锋副食行 | 塑料购物袋 | / | / | / | / | 合格 | 无
19 | 坪山 | 深圳市坪山新区新明大商行 | 塑料购物袋 | / | / | / | / | 合格 | 无
20 | 大鹏 | 百胜餐饮（深圳）有限公司肯德基大鹏餐厅 | 塑料购物袋 | / | 550×（300+140）×0.025mm | / | 金冠（龙海）塑料包装有限公司 | 合格 | 无