## 附表
附件2
2018年塑料购物袋（非食品接触用）产品质量监督抽查未发现不合格项目 产品及企业名单
序号 | 所在辖区 | 受检单位名称 | 样品名称 | 标称商标 | 型号规格 | 生产日期 | （标称）生产单位名称 | 报告结论 | 不合格项目 | 备注
1 | 龙岗 | 深圳市惠兴隆包装材料有限公司 | 塑料购物袋 | / | 455×(255+125)×0.025mm | 2018-06-01 | 深圳市惠兴隆包装材料有限公司 | 不合格 | 1.厚度 2.落镖冲击 3.跌落试验
2 | 龙岗 | 深圳市惠兴隆包装材料有限公司 | 塑料购物袋 | / | 570×(310+150)mm×0.025mm | 2018-06-01 | 深圳市惠兴隆包装材料有限公司 | 不合格 | 1.厚度 2.漏水性
3 | 龙岗 | 深圳市华佳艺包装制品有限公司 | 塑料购物袋 | / | 500mm×(260+120)mm×0.025mm | 2018-06-01 | 深圳市华佳艺包装制品有限公司 | 不合格 | 1.厚度 2.落镖冲击
4 | 龙岗 | 深圳市华佳艺包装制品有限公司 | 塑料购物袋 | / | 260+130×430×0.025mm | 2018-06-01 | 深圳市华佳艺包装制品有限公司 | 不合格 | 1.厚度 2.落镖冲击
5 | 宝安 | 广州真功夫经营管理有限公司松岗燕川分公司 | 塑料购物袋 | / | 510mm×（316mm+135mm）×0.025mm | / | 深圳金藤塑料制品有限公司 | 不合格 | 1.厚度 2.落镖冲击 3.封合强度
6 | 宝安 | 广州真功夫经营管理有限公司松岗燕川分公司 | 塑料购物袋 | / | （173mm+80mm）×310mm×0.025mm | / | 深圳金藤塑料制品有限公司 | 不合格 | 1.厚度 2.落镖冲击
7 | 福田 | 深圳市福田区顺旺包装材料行 | 塑料购物袋 | / | (280+130)×500×0.025mm | / | 志成环保胶袋实业有限公司 | 不合格 | 1.厚度 2.落镖冲击
8 | 福田 | 深圳市福田区顺旺包装材料行 | 塑料购物袋 | / | (360+150)×580×0.025mm | / | 志成环保胶袋实业有限公司 | 不合格 | 1.厚度 2.落镖冲击
9 | 罗湖 | 深圳市罗湖区创亿鹏兴商行 | 塑料购物袋 | / | 500×(290+140)×0.025mm | / | 深圳市国新盛胶袋制品厂 | 不合格 | 1.厚度 2.落镖冲击
10 | 罗湖 | 深圳市罗湖区创亿鹏兴商行 | 塑料购物袋 | / | 480×(300+125)×0.025mm | / | 惠阳区富邦塑料制品有限公司 | 不合格 | 1.厚度 2.落镖冲击
11 | 宝安 | 深圳市宝安区燕罗老日华商场 | 降解环保购物袋 | / | （10+5）×18×0.026mm | / | 颜美包装材料加工厂 | 不合格 | 1. 落镖冲击 2. 跌落试验
12 | 宝安 | 深圳市宝安区燕罗老日华商场 | 降解环保购物袋 | / | （12+6）×22×0.026mm | / | 颜美包装材料加工厂 | 不合格 | 1.厚度 2.落镖冲击
13 | 福田 | 深圳市福田区华发酒店用品商行 | 塑料购物袋 | / | 457mm×(254+127)mm×0.025mm | / | 深圳市美婷实业有限公司 | 不合格 | 厚度
14 | 福田 | 深圳市福田区华发酒店用品商行 | 塑料购物袋 | / | 610mm×(355+180)mm×0.025mm | / | 深圳市美婷实业有限公司 | 不合格 | 落镖冲击
15 | 宝安 | 深圳市惠家乐百货有限公司 | 塑料购物袋 | / | 560×（315+150）×0.025mm | / | 深圳市腾旺胶袋制品有限公司 | 不合格 | 1.厚度 2.落镖冲击
16 | 宝安 | 深圳市惠家乐百货有限公司 | 塑料购物袋 | / |  | / | 锦翔胶袋厂 | 不合格 | 厚度 | 产品真伪存疑。
17 | 龙华 | 深圳市龙华新区龙华益保康餐具商行 | 塑料购物袋 | / | 200×（360+120）×0.025mm | / | / | 不合格 | 1.厚度 2.落镖冲击
18 | 龙华 | 深圳市龙华新区龙华益保康餐具商行 | 塑料购物袋 | / | 260×（430+120）×0.025mm | / | / | 不合格 | 厚度
19 | 龙华 | 深圳市龙华新区龙华健保商店 | 塑料购物袋 | / | 260×(430+120)×0.025mm | / | / | 不合格 | 1.厚度 2.落镖冲击
20 | 龙华 | 深圳市龙华新区龙华健保商店 | 塑料购物袋 | / | 510mm×(300+130)mm×0.030mm 3kg | / | 遂平和兴富强塑料制品厂 | 不合格 | 厚度
21 | 南山 | 深圳市诚兴百货有限公司 | 塑料购物袋 | / | 460×(255+130)×0.025mm | 2018-06-01 | 深圳市顺嘉塑胶胶袋厂 | 不合格 | 1.厚度 2.落镖冲击
22 | 宝安 | 深圳市兴百盛购物商场有限公司 | 塑料购物袋 | / |  | / | 深圳市腾旺胶袋制品有限公司 | 不合格 | 厚度
23 | 宝安 | 深圳市海王星辰健康药房连锁有限公司燕川惠家乐健康药房 | 塑料购物袋 | / | 480mm×（310+150）mm×0.025mm | / | 潍坊海诺石塑科技有限公司 | 不合格 | 1.漏水性 2.落镖冲击
24 | 福田 | 深圳市福田区雄发百货用品店 | 塑料购物袋 | / | 450×(260+140)×0.025mm | / | / | 不合格 | 厚度
25 | 福田 | 深圳市福田区雄发百货用品店 | 塑料购物袋 | / | 560mm×(305+152)mm×0.025mm | / | / | 不合格 | 厚度
26 | 福田 | 深圳市福田区康鑫山包装用品批发商行 | 塑料购物袋 | / | / | / | / | 不合格 | 厚度
27 | 福田 | 深圳市福田区康鑫山包装用品批发商行 | 塑料购物袋 | / | 432×229+114×0.027mm | / | 东莞市旺辉包装材料有限公司 | 不合格 | 厚度
28 | 罗湖 | 深圳市罗湖区富香商店 | 塑料购物袋 | / | 12+7×21"×0.024mm | / | / | 不合格 | 厚度
29 | 罗湖 | 深圳市罗湖区富香商店 | 塑料购物袋 | / | （260+140）×440×0.02mm | / | / | 不合格 | 厚度
30 | 罗湖 | 深圳市万泽医药连锁有限公司东门天虹店 | 塑料购物袋 | / | 525×(300+150)×0.025mm | / | 桐城市润之恒包装有限公司 | 不合格 | 厚度
31 | 罗湖 | 深圳市万泽医药连锁有限公司东门天虹店 | 塑料购物袋 | / | 380×(200+100)×0.025mm | / | 桐城市润之恒包装有限公司 | 不合格 | 厚度
32 | 罗湖 | 深圳市罗湖区湖贝东门市场新发胶袋行 | 环保塑料购物袋 | / | 0.028 250+130×430mm | / | / | 不合格 | 厚度
33 | 南山 | 深圳市集百草大药房连锁有限公司华侨城店 | 塑料购物袋(小） | / | / | 2018-06-01 | / | 不合格 | 厚度
34 | 南山 | 深圳市集百草大药房连锁有限公司华侨城店 | 塑料购物袋(大） | / | / | 2018-06-01 | / | 不合格 | 厚度
35 | 南山 | 深圳市漓江又一轩实业有限公司侨城东店 | 塑料购物袋(小） | / | / | 2018-06-01 | / | 不合格 | 厚度
36 | 盐田 | 深圳市盐田区惠民街市田心九号店胶袋A19号档 | 塑料购物袋 | / | 560mm×(330+180)mm×0.027mm | / | 惠州市忠诚塑胶有限公司 | 不合格 | 落镖冲击
37 | 龙岗 | 深圳市新一德药房连锁有限公司宝荷峦山谷分店 | 塑料购物袋 | / | / | / | / | 不合格 | 厚度
38 | 龙岗 | 深圳市龙岗区龙岗南滨商行 | 塑料购物袋 | / | / | / | / | 不合格 | 厚度
39 | 龙岗 | 深圳市瑞康大药房连锁有限公司宝龙峦山谷分店 | 塑料购物袋 | / | / | / | / | 不合格 | 厚度
40 | 坪山 | 深圳市坪山新区新明大商行 | 塑料购物袋 | / | / | / | / | 不合格 | 厚度
41 | 坪山 | 深圳坪山区坑梓万佳乐百货商店 | 塑料购物袋 | / | / | / | / | 不合格 | 厚度
42 | 坪山 | 深圳市坪山新区金和百货店 | 塑料购物袋 | / | / | / | / | 不合格 | 厚度
43 | 坪山 | 深圳市坪山新区金和百货店 | 购物袋（塑料购物袋） | / | 230+130×410×0.027mm | / | / | 不合格 | 厚度
44 | 坪山 | 深圳市坪山新区金和百货店 | 塑料购物袋 | / | / | / | / | 不合格 | 厚度
45 | 龙华 | 深圳市龙华新区观澜德辉厨具店 | 塑料购物袋 | / | / | / | / | 不合格 | 厚度
46 | 龙华 | 深圳市龙华新区观澜德辉厨具店 | 塑料购物袋 | / | / | / | / | 不合格 | 厚度
47 | 光明 | 深圳市光明新区公明亿万兴百货店 | 塑料购物袋 | / | 520mm×(300+150)mm | / | 东阳 | 不合格 | 厚度
48 | 光明 | 深圳市光明新区公明亿万兴百货店 | 塑料购物袋 | / | 520×(300+150)mm×0.025mm | / | 东阳塑胶 | 不合格 | 厚度
49 | 光明 | 深圳市光明新区锦兴百货店 | 塑料购物袋 | / | 480mm×300mm | / | 金悦 | 不合格 | 厚度
50 | 大鹏 | 百胜餐饮（深圳）有限公司肯德基大鹏餐厅 | 塑料购物袋 | / | 400×（200+100）×0.025mm | / | 金冠（龙海）塑料包装有限公司 | 不合格 | 厚度 | 复查合格。