## Sheet1
2018年内衣产品质量监督抽查发现不合格项目产品及企业名单
序号 | 所在辖区 | 受检单位名称 | 样品名称 | 标称商标 | 型号规格 | 生产日期 | （标称）生产单位名称 | 报告结论 | 不合格项目 | 备注
1 | 龙岗 | 深圳市君宝服饰有限公司 | 沉鱼落雁无钢圈模杯文胸 | 图形商标 | 75B 合格品 | 2017-10-10 | 深圳市君宝服饰有限公司 | 不合格 | 纤维含量
2 | 光明 | 深圳市鸿科贝缇服饰实业有限公司 | 调整文胸 | 绯格贝缇 | B70 合格品 | 2018-06-01 | 深圳市鸿科贝缇服饰实业有限公司 | 不合格 | pH值
3 | 罗湖 | 绰琪服装(深圳)有限公司深圳东门店 | 针织胸罩 | 6IXTY8IGHT | 合格品 检:B85(4件) C70(1件) 备:C70(1件) | / | 绰琪服装(深圳)有限公司 | 不合格 | 甲醛含量(mg/kg)
4 | 南山 | 天虹商场股份有限公司西丽天虹商场 | 内衣 | J.D.Chaude 暖暖 | 一等品 检:B85(2件) B80(2件) B75(1件) 留:B75 | / | 深圳市简朵服饰实业有限公司 | 不合格 | 纤维含量
5 | 坪山 | 深圳市坪山新区刘振强服装店 | 胸罩 | 名韩 | 一等品 检:B75(2件) C80(1件) 备:B75(1件) B70(1件) B80(1件) | / | 普宁市弘达内衣有限公司 | 不合格 | 纤维含量
6 | 光明 | 深圳市人人乐商业有限公司宏发上域超市 | 文胸 | 每美 | 一等品 38/85 | / | 汕头市每美服饰有限公司 | 不合格 | 纤维含量