## Sheet1
附件2
2019年深圳市难燃建筑装饰装修材料产品质量监督抽查发现不合格项目产品及企业名单
序号 | 受检单位名称 | 样品名称 | 标称商标 | 型号规格等级 | 生产日期 | （标称）生产单位名称 | 报告结论 | 不合格项目 | 备注
1 | 深圳市福田区捷杰装饰材料店 | 阻燃胶合板 | 深冠一安 | 2440mm×1220mm×6mm | / | 惠州市亿森达木业有限公司 | 不合格 | 1.600s内总热释放量。 | /
2 | 深圳市福田区希诚木业装饰材料店 | 阻燃胶合板 | 深冠一安 | 2440mm×1220mm×5mm | / | 惠州市亿森达木业有限公司 | 不合格 | 1.燃烧增长速率指数；2.600s内总热释放量。 | /
3 | 深圳市宝安区松岗建兴装饰材料行 | 阻燃胶合板 | / | 2440mm×1220mm×6mm | / | 广州市诚康木业有限公司 | 不合格 | 1.600s内总热释放量。 | /
4 | 深圳市龙华新区民治茂源盛装饰材料店 | 阻燃胶合板 | / | 2440mm×1220mm×9mm | / | 广西马山县和林木业有限公司 | 不合格 | 1.燃烧增长速率指数；2.600s内总热释放量。 | /
5 | 深圳市南山区深国辉装饰材料店 | 阻燃胶合板 | 银信 | 1220mm×2440mm×6mm | / | 深圳银信难燃木制品有限公司 | 不合格 | 1.燃烧增长速率指数；2.600s内总热释放量。 | /
6 | 深圳市南山区深国辉装饰材料店 | 阻燃胶合板 | 银信 | 1220mm×2440mm×9mm | / | 深圳银信难燃木制品有限公司 | 不合格 | 1.600s内总热释放量。 | /
7 | 深圳市盐田区深建辉木业装饰材料商行 | 阻燃胶合板 | 信和安 | 2440mm×1220mm×9mm | / | 鹤山市东富城木业有限公司 | 不合格 | 1.燃烧增长速率指数；2.600s内总热释放量。 | /
8 | 深圳市盐田区雄发装饰材料店 | 阻燃胶合板 | 利美安 | 2440mm×1220mm×9mm | / | 开平市苍城镇宝源夹板厂 | 不合格 | 1.燃烧增长速率指数；2.600s内总热释放量。 | /
9 | 盐田区大兴建材五金商店 | 万丰牌阻燃胶合板 | / | 2440mm×1220mm×15mm | / | 惠州市丰源木材加工厂 | 不合格 | 1.600s内总热释放量。 | /
10 | 深圳市宝安区西乡港彪木业装饰材料行 | 阻燃胶合板 | / | 2440mm×1220mm×5mm | / | 开平市盈隆木业有限公司 | 不合格 | 1.燃烧增长速率指数；2.600s内总热释放量。 | /
11 | 深圳市宝安区西乡港彪木业装饰材料行 | 阻燃胶合板 | / | 2440mm×1220mm×9mm | / | 开平市盈隆木业有限公司 | 不合格 | 1.600s内总热释放量。 | /
12 | 深圳市南山区集兴装饰材料店 | 阻燃胶合板 | / | 1220mm×2440mm×9mm | / | 深圳市深安华装饰材料有限公司 | 不合格 | 1.燃烧增长速率指数；2.600s内总热释放量。 | /
13 | 深圳市美天地装饰工程有限公司 | 阻燃胶合板 | 居源林 | 2440mm×1220mm×9mm | / | 开平市恒昊木业有限公司 | 不合格 | 1.600s内总热释放量。 | /