## Sheet1
附件2
2020年深圳市塑料购物袋（非食品接触用）产品质量监督抽查发现不合格项目产品及企业名单
序号 | 受检单位名称 | 样品名称 | 标称商标 | 型号规格等级 | 生产日期 | （标称）生产单位名称 | 报告结论 | 不合格项目 | 备注
1 | 深圳金藤塑料制品有限公司 | 塑料购物袋 | / | 460mm×(173mm+80mm)×0.025mm 3kg | 2020-04-18 | 深圳金藤塑料制品有限公司 | 不合格 | 落镖冲击 | /
2 | 深圳金藤塑料制品有限公司 | 塑料购物袋 | / | 510mm×(316mm+135mm)×0.025mm 6kg | 2020-03-16 | 深圳金藤塑料制品有限公司 | 不合格 | 落镖冲击 | /
3 | 深圳市东方泰富实业有限公司 | 塑料购物袋 | / | 505×(305+152)×0.025mm 6kg | / | 深圳市东方泰富有限公司 | 不合格 | 落镖冲击 | /
4 | 深圳市福田区雄鑫批发行 | 塑料购物袋 | / | 340mm×(200+100)mm×0.026mm | / | 揭阳市大不同塑料制品厂 | 不合格 | 1.厚度 2. 落镖冲击 | /
5 | 深圳市福田区康鑫山包装用品批发商行 | 塑料购物袋 | / | 440mm×(255+125)mm×0.026mm | / | 揭阳市大不同塑料制品厂 | 不合格 | 1.厚度 2.落镖冲击 | /
6 | 深圳市福田区雄鑫批发行 | 塑料购物袋 | / | 0.27×(260+100)×450mm | / | 茂名市康乐塑料包装有限公司 | 不合格 | 落镖冲击 | /
7 | 深圳市福田区康鑫山包装用品批发商行 | 塑料购物袋 | / | 390mm×(230+125)mm×0.026mm | / | 揭阳市大不同塑料制品厂 | 不合格 | 落镖冲击 | /
8 | 深圳市福田区中航九方八号水产市场海鲜店 | 塑料购物袋 | / | (220+120)×360×0.025mm | / | 惠州市富邦包装材料厂 | 不合格 | 厚度 | /
9 | 深圳大家乐饮食有限公司中航城天虹购物中心分店 | 塑料购物袋：外卖大袋 | 图型商标 | 480×(280+150)×0.025mm | / | 广州市金章塑料制品有限公司 | 不合格 | 落镖冲击 | /
10 | 深圳市罗湖区百众文具市场兰盛文具商店 | 塑料购物袋 | / | 305+150×510×0.025mm | / | 深圳市东成胶袋厂 | 不合格 | 落镖冲击 | /
11 | 深圳市南山区四海东隆日用品批发商行 | 塑料购物袋 | / | 560mm×(330+180)mm×0.027mm | / | 东莞市欣旭包装材料有限公司 | 不合格 | 落镖冲击 | /
12 | 深圳市大生优品供应链科技服务有限公司崇文花园店 | 塑料购物袋 | / | 560×(330+150)×0.025mm 6kg | / | 华佳艺胶袋(纸品)印刷有限公司 | 不合格 | 落镖冲击 | /
13 | 深圳市南山区隆祥杂货批发行 | 塑料购物袋 | / | 560×(304+152)×0.025mm 5kg | / | 深圳市腾旺胶袋制品有限公司 | 不合格 | 落镖冲击 | /
14 | 深圳市南山区隆祥杂货批发行 | 塑料购物袋 | / | 460×(250+127)×0.025mm 3kg | / | 深圳市腾旺胶袋制品有限公司 | 不合格 | 落镖冲击 | /
15 | 深圳市南山区隆祥杂货批发行 | 塑料购物袋 | / | 510×(305+150)×0.025mm 5kg | / | 东莞市铭佳胶袋厂 | 不合格 | 落镖冲击 | /
16 | 深圳市玉仁餐饮连锁有限公司沙头角深盐华润店 | 塑料购物袋 | / | 375mm×(230+65)mm×0.025mm 2kg | / | 安徽康吉软包装有限公司 | 不合格 | 1.厚度 2.落镖冲击 | /
17 | 深圳市玉仁餐饮连锁有限公司沙头角深盐华润店 | 塑料购物袋 | / | 300mm×(190+45)mm×0.025mm 1kg | / | 桐城市强存塑业有限公司生产 | 不合格 | 落镖冲击 | /
18 | 深圳市宝安区新安众旺乐商店 | 塑料购物袋 | / | 350mm(200+100)mm×0.025mm 3kg | / | 揭阳市揭东区曲溪华鉴袋厂 | 不合格 | 厚度 | /
19 | 深圳市宝安区新安众旺乐商店 | 塑料购物袋 | / | 300+150×510×0.025mm 2kg | / | 揭阳市揭东区榕兴塑胶有限公司 | 不合格 | 落镖冲击 | /
20 | 深圳市宝安区新安众旺乐商店 | 塑料购物袋 | / | 250+125×430×0.025mm 2kg | / | 揭阳市揭东区榕兴塑胶有限公司 | 不合格 | 落镖冲击 | /
21 | 深圳市新安茂利商店 | 塑料购物袋 | / | 540×(330+180)×0.025mm 3kg | / | 惠州中泰塑胶制品加工厂 | 不合格 | 落镖冲击 | /
22 | 深圳市新安茂利商店 | 塑料购物袋 | / | 460×(254+127)×0.025mm 4kg | / | 东莞市日康(塑胶制品)有限公司 | 不合格 | 落镖冲击 | /
23 | 深圳市新安茂利商店 | 塑料购物袋 | / | 305+150×510×0.025mm 4kg | / | 深圳金藤塑料制品有限公司 | 不合格 | 落镖冲击 | 假冒标称生产企业产品
24 | 深圳市宝安区西乡农批市场明星福胶袋包装行 | 塑料购物袋 | / | 425mm×(260+130)mm×0.025mm 3kg | / | 揭阳市揭东区曲溪华鉴袋厂 | 不合格 | 厚度 | /
25 | 深圳市宝安区西乡农批市场明星福胶袋包装行 | 塑料购物袋 | / | 600mm×(400+190)mm×0.015mm 4千克 | / | 惠州市忠诚塑胶有限公司 | 不合格 | 厚度 | 假冒标称生产企业产品
26 | 深圳市阳光湾畔百货有限公司 | 塑料购物袋 | / | 430×(230+120)×0.027mm | / | 桐城市厚忠塑业有限公司 | 不合格 | 1.厚度 2.落镖冲击 | /
27 | 深圳市龙岗区平湖捷海丹包装材料批发行 | 塑料购物袋 | / | (250+120)×460×0.025mm | / | 惠州市富邦包装材料厂 | 不合格 | 落镖冲击 | /
28 | 深圳市龙岗区平湖捷海丹包装材料批发行 | 塑料购物袋 | / | (300+150)×530×0.025mm | / | 惠州市富邦包装材料厂 | 不合格 | 落镖冲击 | /
29 | 深圳市龙岗区增港包装批发商行 | 塑料购物袋 | / | 610*(360+180)*0.025mm | / | 贵州博华新材料科技有限公司 | 不合格 | 厚度 | /
30 | 深圳市龙岗区增港包装批发商行 | 塑料购物袋 | / | 660*(410+200)*0.025mm | / | 贵州博华新材料科技有限公司 | 不合格 | 厚度 | /
31 | 深圳市龙岗区育正商行 | 塑料购物袋 | / | 350mm×(200+100)mm×0.025mm | / | 揭阳市佳旺达胶袋厂 | 不合格 | 厚度 | /
32 | 深圳市龙岗区育正商行 | 塑料购物袋 | / | 430mm×(260+130)mm×0.025mm | / | 揭阳市佳旺达胶袋厂 | 不合格 | 厚度 | /
33 | 深圳市龙岗区育正商行 | 塑料购物袋 | / | 380mm×(240+130)mm×0.025mm | / | 揭阳市佳旺达胶袋厂 | 不合格 | 厚度 | /
34 | 深圳市龙岗区新旺发批发商行 | 塑料购物袋 | / | 380*(229+127)*0.025mm | / | 惠州市永佳塑胶制品有限公司 | 不合格 | 厚度 | /
35 | 深圳市龙岗区新旺发批发商行 | 塑料购物袋 | / | 320*(200+100)*0.025mm | / | 贵州博华新材料科技有限公司 | 不合格 | 厚度 | /
36 | 深圳市坪山区万兴佳百货店 | 塑料购物袋 | / | 565×(305+155)×0.027mm | / | 惠州市永富塑料制品厂 | 不合格 | 落镖冲击 | /
37 | 深圳市龙华区胜兴日用百货店 | 塑料购物袋 | / | 490mm×300mm×0.025mm | / | 揭阳市恒亨塑胶有限公司 | 不合格 | 1.厚度 2.落镖冲击 | /
38 | 深圳市龙华区胜兴日用百货店 | 塑料购物袋 | 豫塑 | 400mm×(240+116)mm×0.030mm | / | 遂平和兴富强塑料制品厂 | 不合格 | 厚度 | /
39 | 深圳市龙华区胜兴日用百货店 | 塑料购物袋 | / | 355mm×200mm×0.025mm 1kg | / | 揭阳市恒亨塑胶有限公司 | 不合格 | 厚度 | /
40 | 深圳市顺生隆商贸有限公司 | 塑料购物袋 | / | 500×(300+130)×0.025mm | / | 惠州中泰塑胶制品加工厂 | 不合格 | 落镖冲击 | /
41 | 深圳市顺生隆商贸有限公司 | 可降解塑料购物袋 | / | (260+150)×460×0.025mm | / | 惠州市惠阳区亮晶晶薄膜厂 | 不合格 | 厚度 | /
42 | 深圳康润华商贸有限公司 | 塑料购物袋 | / | 615mm×(415+200)mm×0.027mm | / | 广州春骏材料科技有限公司 | 不合格 | 落镖冲击 | /
43 | 深圳市大鹏新区鹏胜杂货店 | 塑料购物袋 | / | 430×(260+120)×0.025mm | / | 惠州彬豪利环保塑胶制品有限公司 | 不合格 | 厚度 | /
44 | 深圳市大鹏新区鹏胜杂货店 | 塑料购物袋 | / | 540×(330+170)×0.025mm | / | 惠州彬豪利环保塑胶制品有限公司 | 不合格 | 厚度 | /
45 | 深圳市大鹏新区港强杂货店 | 塑料购物袋 | / | 540×(340+170)×0.032mm | / | 揭阳市幸福塑胶有限公司 | 不合格 | 厚度 | 假冒标称生产企业产品
46 | 海丰县鹅埠新一佳百货商店 | 塑料购物袋 | / | 540mm×(320+160)mm×0.025mm 8kg | / | 金平区新意奇固塑料制袋厂 | 不合格 | 落镖冲击 | /
47 | 海丰县鹅埠新一佳百货商店 | 塑料购物袋 | / | 460mm×(280+140)mm×0.025mm 5kg | / | 金平区新意奇固塑料制袋厂 | 不合格 | 落镖冲击 | /
48 | 深汕特别合作区鹅埠镇万佳百货商行 | 塑料购物袋 | / | 508×(280+140)×0.025 3kg | / | 惠州市益点超市耗材有限公司 | 不合格 | 落镖冲击 | /