## Sheet1
附件2
2020年深圳市难燃建筑装饰装修材料产品质量监督抽查发现不合格项目产品及企业名单
序号 | 受检单位名称 | 样品名称 | 标称商标 | 型号规格等级 | 生产日期 | （标称）生产单位名称 | 报告结论 | 不合格项目 | 备注
1 | 深圳市龙岗区华文装饰材料商行 | 阻燃胶合板 | / | 2440mm×1220mm×9mm | 2020-08-11 | 广西马山县和林木业有限公司 | 不合格 | 1.燃烧增长速率指数 2.600s内总热释放量 | /
2 | 深圳市泰伟装饰材料有限公司 | 阻燃胶合板 | / | 2440mm×1220mm×9mm | 2020-08-19 | 南宁市武鸣区合源木业有限公司 | 不合格 | 1.燃烧增长速率指数 2.600s内总热释放量 | /
3 | 深圳市泰伟装饰材料有限公司 | 阻燃胶合板 | / | 2440mm×1220mm×15mm | 2020-08-19 | 南宁市武鸣区合源木业有限公司 | 不合格 | 1.燃烧增长速率指数 2.600s内总热释放量 | /
4 | 深圳市华富林装饰材料有限公司 | 阻燃胶合板 | 苏尼皇冠 | 2440mm×1220mm×9mm | 2020-08-25 | 广东豪鹏装饰材料实业有限公司 | 不合格 | 600s内总热释放量 | /
5 | 深圳市龙岗区华文装饰材料商行 | 阻燃胶合板 | / | 2440mm×1220mm×15mm | 2020-08-11 | 广西马山县和林木业有限公司 | 不合格 | 600s内总热释放量 | /
6 | 深圳市维程建材有限公司 | 阻燃胶合板 | 悠乐巢 | 2440mm×1220mm×9mm | 2020-08-27 | 深圳金树林木制品有限公司 | 不合格 | 600s内总热释放量 | /
7 | 深圳市泰伟装饰材料有限公司 | 阻燃胶合板 | / | 2440mm×1220mm×12mm | 2020-08-19 | 南宁市武鸣区合源木业有限公司 | 不合格 | 600s内总热释放量 | /
8 | 深圳市深华胜建材有限公司 | 阻燃胶合板 | / | 2440mm×1220mm×9mm | 2020-08-20 | 惠州市海龙木业有限公司 | 不合格 | 600s内总热释放量 | /