## Sheet1
附件1
2020年深圳市难燃建筑装饰装修材料产品质量监督抽查未发现不合格项目产品及企业名单
序号 | 受检单位名称 | 样品名称 | 标称商标 | 型号规格 | 生产日期 | （标称）生产单位名称 | 报告结论 | 备注
1 | 深圳市福田区顺新彩装饰材料店 | 阻燃胶合板 | 亿特 | 2440mm×1220mm×12mm | 2020-08-24 | 江门市亿特阻燃科技有限公司 | 合格 | /
2 | 深圳市福田区顺新彩装饰材料店 | 阻燃胶合板 | 亿特 | 2440mm×1220mm×9mm | 2020-08-24 | 江门市亿特阻燃科技有限公司 | 合格 | /
3 | 深圳市福田区顺新彩装饰材料店 | 阻燃胶合板 | 亿特 | 2440mm×1220mm×15mm | 2020-08-24 | 江门市亿特阻燃科技有限公司 | 合格 | /
4 | 深圳市城鑫建材有限公司 | 阻燃胶合板 | 福汉 | 2440mm×1220mm×15mm | 2020-08-26 | 湖北福汉木业有限公司 | 合格 | /
5 | 深圳市城鑫建材有限公司 | 阻燃胶合板 | 福汉 | 2440mm×1220mm×9mm | 2020-08-26 | 湖北福汉木业有限公司 | 合格 | /
6 | 深圳市城鑫建材有限公司 | 阻燃胶合板 | 福汉 | 2440mm×1220mm×12mm | 2020-08-26 | 湖北福汉木业有限公司 | 合格 | /
7 | 盐田区田东建材商店 | 阻燃胶合板 | 盈富安 | 2440mm×1220mm×12mm | 2020-08-21 | 深圳市深宝益利安阻燃板有限公司 | 合格 | /
8 | 盐田区田东建材商店 | 阻燃胶合板 | 盈富安 | 2440mm×1220mm×15mm | 2020-08-21 | 深圳市深宝益利安阻燃板有限公司 | 合格 | /
9 | 盐田区田东建材商店 | 阻燃胶合板 | 盈富安 | 2440mm×1220mm×9mm | 2020-08-21 | 深圳市深宝益利安阻燃板有限公司 | 合格 | /
10 | 深圳市华富林装饰材料有限公司 | 阻燃胶合板 | 苏尼皇冠 | 2440mm×1220mm×12mm | 2020-08-25 | 广东豪鹏装饰材料实业有限公司 | 合格 | /
11 | 深圳市华富林装饰材料有限公司 | 阻燃胶合板 | 苏尼皇冠 | 2440mm×1220mm×15mm | 2020-08-25 | 广东豪鹏装饰材料实业有限公司 | 合格 | /
12 | 深圳市宝安区新安广大木业经营部 | 阻燃胶合板 | 新泽安 | 2440mm×1220mm×12mm | 2020-08-25 | 江门市新会集安防火材料有限公司 | 合格 | /
13 | 深圳市宝安区新安广大木业经营部 | 阻燃胶合板 | 新泽安 | 2440mm×1220mm×9mm | 2020-08-25 | 江门市新会集安防火材料有限公司 | 合格 | /
14 | 深圳市维程建材有限公司 | 阻燃胶合板 | 骏丰 | 2440mm×1220mm×12mm | 2020-08-27 | 东莞市东骏长和木业有限公司 | 合格 | /
15 | 深圳市维程建材有限公司 | 阻燃胶合板 | 骏丰 | 2440mm×1220mm×15mm | 2020-08-27 | 东莞市东骏长和木业有限公司 | 合格 | /
16 | 深圳市坪山区新明华装饰材料商行 | 阻燃胶合板 | 韩氏 | 2440mm×1220mm×12mm | 2020-08-18 | 江苏德鲁尼木业有限公司 | 合格 | /
17 | 深圳市坪山区新明华装饰材料商行 | 阻燃胶合板 | 韩氏 | 2440mm×1220mm×9mm | 2020-08-18 | 江苏德鲁尼木业有限公司 | 合格 | /
18 | 深圳市坪山区新明华装饰材料商行 | 阻燃胶合板 | 韩氏 | 2440mm×1220mm×15mm | 2020-08-18 | 江苏德鲁尼木业有限公司 | 合格 | /
19 | 深圳市龙华区龙华街道龙和兴装饰材料商行 | 阻燃胶合板 | 伟业 | 2440mm×1220mm×12mm | 2020-08-12 | 广州市伟正木制品有限公司 | 合格 | /
20 | 深圳市龙华区龙华街道龙和兴装饰材料商行 | 阻燃胶合板 | 伟业 | 2440mm×1220mm×15mm | 2020-08-12 | 广州市伟正木制品有限公司 | 合格 | /
21 | 深圳市龙华区龙华街道龙和兴装饰材料商行 | 阻燃胶合板 | 伟业 | 2440mm×1220mm×9mm | 2020-08-12 | 广州市伟正木制品有限公司 | 合格 | /
22 | 深圳市深华胜建材有限公司 | 阻燃胶合板 | / | 2440mm×1220mm×12mm | 2020-08-20 | 惠州市海龙木业有限公司 | 合格 | /