## Sheet1
附件2
2020年深圳市胶粘剂产品质量监督抽查发现不合格项目产品及企业名单
序号 | 受检单位名称 | 样品名称 | 标称商标 | 型号规格等级 | 生产日期 | （标称）生产单位名称 | 报告结论 | 不合格项目 | 备注
1 | 深圳市深汕特别合作区鹅埠镇绿润装饰材料商行 | 皇冠88萬能膠 | / | B,3L | 2020年3月2日 | 东莞市国喜实业有限公司 | 不合格 | 1、甲苯+二甲苯，g/kg；2、总挥发性有机物，g/L | /
2 | 深圳市深汕特别合作区鹅埠镇绿润装饰材料商行 | 高瞻高分子万能胶 | 图形商标 | 13L，GZ-7260S | 2020.04.08 | 广东高瞻高分子装饰材料顺源化工有限公司 | 不合格 | 1、甲苯+二甲苯，g/kg；2、总挥发性有机物，g/L | /
3 | 深圳市大鹏新区葵春五交化门市部 | 第三代强力免钉胶 | / | 360g/支 | 2019.12.27 | 广东美涂士建材股份有限公司 | 不合格 | 1、甲苯+二甲苯，g/kg | /
4 | 深圳市华鑫达玻璃有限公司 | 免钉胶 | / | 300mL/瓶 | 2019.11.23 | 广州力固新材料有限公司 | 不合格 | 1、甲苯+二甲苯，g/kg | /