## Sheet1
附件3
2021年深圳市塑料购物袋（非食品接触类）产品质量监督抽查发现强制性项目不合格产品及企业名单
序号 | 受检单位名称 | 样品名称 | 标称商标 | 型号规格等级 | 生产日期 | （标称）生产单位名称 | 报告结论 | 不合格项目 | 备注
1 | 深圳市福田区裕和兴商行 | 塑料购物袋 | / | 440mm×(255+125)mm×0.026mm 承重:2kg | / | 大不同塑料制品厂 | 不合格 | 1.厚度 2.落镖冲击 | /
2 | 深圳市福田区梨源水果用品商行 | 塑料购物袋 | / | 规格:410×(220+130)×0.025mm 承重:1.5kg | / | 惠州中泰塑胶制品加工厂 | 不合格 | 1.厚度 2.落镖冲击 | /
3 | 深圳市福田区皇快时达生鲜商店 | 塑料购物袋 | / | (330+178)×558×0.025mm，承重:4kg | / | 惠鑫塑胶制品厂 | 不合格 | 1.厚度 2.落镖冲击 | /
4 | 深圳市福田区鸿凯商行 | 塑料购物袋 | / | 规格:0.027×(240+120)×400mm 承重:2kg | / | 茂名市康乐塑料包装有限公司 | 不合格 | 1.厚度 2.落镖冲击 | /
5 | 深圳市福田区鸿凯商行 | 塑料购物袋 | / | 规格:320*(200+100)*0.025mm 承重:2kg | / | 贵州博华新材料科技有限公司(经销商:深圳博海容新材料有限公司) | 不合格 | 厚度 | /
6 | 深圳市福田区鸿发餐料批发行 | 塑料购物袋 | / | 规格:415mm×(255+125)mm×0.026mm 承重:2kg | / | 大不同塑料制品厂 | 不合格 | 厚度 | /
7 | 深圳市福田区鸿发餐料批发行 | 塑料购物袋 | / | 规格:493mm×(305+150)mm*0.026mm 承重:3kg | / | 大不同塑料制品厂 | 不合格 | 厚度 | /
8 | 深圳大家乐饮食有限公司中航城天虹购物中心分店 | 塑料购物袋:外卖中袋 | / | 规格:420×(250+140)×0.025mm 承重:1kg | / | 东莞市晶辉包装制品有限公司 | 不合格 | 厚度 | /
9 | 深圳大家乐饮食有限公司中航城天虹购物中心分店 | 塑料购物袋:外卖大袋 | / | 规格:480×(280+150)×0.025mm 承重:1.5kg | / | 东莞市晶辉包装制品有限公司 | 不合格 | 厚度 | /
10 | 深圳市福田区天美葡挞店 | 塑料购物袋 | / | 规格:0.025*195+110×320mm 承重:1kg | / | 深圳市明彩塑胶制品有限公司 | 不合格 | 1.厚度 2.落镖冲击 | /
11 | 深圳市南山区隆祥杂货批发行 | 塑料购物袋 | / | 355×(203+100)×0.025mm，1kg | / | 深圳市腾旺胶袋制品有限公司 | 不合格 | 1.厚度 2.落镖冲击 | /
12 | 深圳市南山区隆祥杂货批发行 | 塑料购物袋 | / | 508×(304+152)×0.025mm，3kg | / | 深圳市腾旺胶袋制品有限公司 | 不合格 | 厚度 | /
13 | 深圳市南山区隆祥杂货批发行 | 非食品接触用塑料购物袋 | / | 609×(355+178)×0.030mm，3kg | / | 深圳市腾旺胶袋制品有限公司 | 不合格 | 环保要求（最小厚度）(mm) | /
14 | 深圳市南山区隆祥杂货批发行 | 塑料购物袋 | / | 430×(260+130)×0.025mm，3kg | / | 深圳市腾旺胶袋制品有限公司 | 不合格 | 厚度 | /
15 | 深圳市新安茂利商店 | 塑料购物袋 | / | 540×（330+180）×0.02mm 承重:3kg | / | 惠州中泰塑胶制品加工厂 | 不合格 | 1.厚度 2.落镖冲击 | /
16 | 深圳市宝安区西乡新万家旺商店 | 塑料购物袋 | / | 558×（305+152）×0.025mm 承重：6kg | / | 深圳市乐点包装制品有限公司 | 不合格 | 1.厚度 2.落镖冲击 | /
17 | 深圳市宝安区景茂粮油副食批发商行 | 塑料购物袋 | / | 420mm×（260+130）mm×0.025mm 承重:4kg | / | 揭阳市榕城区胶袋厂 | 不合格 | 1.厚度 2.落镖冲击 | /
18 | 深圳市宝安区景茂粮油副食批发商行 | 塑料购物袋 | / | 380mm×(240+130)×0.025mm 承重:3kg | / | 揭阳市揭东区榕兴塑胶有限公司 | 不合格 | 厚度 | /
19 | 深圳市宝安区西乡农批市场明星福胶袋包装行 | 塑料购物袋 | / | 250+125×430×0.025mm 承重:2KG | / | 揭阳市揭东区榕兴塑胶有限公司 | 不合格 | 1.厚度 2.落镖冲击 | /
20 | 深圳市宝安区西乡农批市场明星福胶袋包装行 | 塑料购物袋 | / | 355mm×（200+120）mm×0.025mm 承重:2kg | / | 东莞市磊鑫塑胶有限公司 | 不合格 | 1.厚度 2.落镖冲击 | /
21 | 深圳市宝安区西乡农批市场明星福胶袋包装行 | 塑料购物袋 | / | 535mm×（300+170）mm×0.025mm 承重:5千克 | / | 东莞市磊鑫塑胶有限公司 | 不合格 | 厚度 | /
22 | 深圳市宝安区西乡农批市场明星福胶袋包装行 | 塑料购物袋 | / | 380mm×(200+115)mm×0.025mm 承重:2千克 | / | 东莞市磊鑫塑胶有限公司 | 不合格 | 厚度 | /
23 | 深圳市宝安区西乡农批市场明星福胶袋包装行 | 塑料购物袋 | / | 420mm×(250+140)mm× 0.025mm 承重:3.5千克 | / | 东莞市磊鑫塑胶有限公司 | 不合格 | 厚度 | /
24 | 深圳市宝安区西乡农批市场明星福胶袋包装行 | 塑料购物袋 | / | 480mm×（300+150）mm×0.025mm 承重:5千克 | / | 东莞市磊鑫塑胶有限公司 | 不合格 | 厚度 | /
25 | 深圳市宝安区西乡农批市场明星福胶袋包装行 | 塑料购物袋 | / | 480mm×（250+140）mm×0.025mm 承重:3.5千克 | / | 东莞市磊鑫塑胶有限公司 | 不合格 | 厚度 | /
26 | 深圳市宝安区西乡农批市场明星福胶袋包装行 | 塑料购物袋 | / | 430mm×（250+140）mm×0.025mm 承重:3.5千克 | / | 东莞市磊鑫塑胶有限公司 | 不合格 | 厚度 | /
27 | 深圳市宝安区西乡鸿发包装材料行 | 塑料购物袋 | / | 300+150×510×0.025mm 承重:2KG | / | 揭阳市揭东区豪康塑料制品厂 | 不合格 | 厚度 | /
28 | 深圳市新桥万丰股份合作公司万丰农贸市场 | 塑料购物袋 | / | 530×(305+152)×0.025mm 承重:4kg | / | 福佳胶袋厂 | 不合格 | 厚度 | /
29 | 深圳市新桥万丰股份合作公司万丰农贸市场 | 塑料购物袋 | / | 356×(200+100)×0.025mm 承重:1.5kg | / | 福佳胶袋厂 | 不合格 | 厚度 | /
30 | 深圳市桥头股份合作公司桥头综合市场 | 塑料购物袋 | / | 380×（240+55）×0.025MM 承重4KG | / | 湖南金悦降解塑料制品有限公司 | 不合格 | 厚度 | /
31 | 深圳市宝安区西乡衡味餐厅 | 塑料购物袋 | / | 400×（230+130）×0.025mm 承重2kg | / | 东莞市银羽塑胶制品厂 | 不合格 | 环保要求（最小厚度）(mm) | /
32 | 深圳市龙岗区月照百货店 | 塑料购物袋 | / | 460mm×（254+125）mm×0.025mm 6kg | / | 东莞宏鑫制品有限公司 | 不合格 | 1.厚度 2.封合强度(N/15mm) 公称承重m(kg)：6≤m≤10 3.落镖冲击 | /
33 | 深圳市龙岗区月照百货店 | 塑料购物袋 | / | 310mm×(180+80)mm×0.030mm 2kg | / | 遂平和兴富强塑料制品厂 | 不合格 | 1.厚度 2.落镖冲击 | /
34 | 深圳市龙岗区月照百货店 | 塑料购物袋 | / | 480mm×(300+130)mm×0.030mm 承重:3kg | / | 遂平县和兴富强塑料制品厂 | 不合格 | 厚度 | /
35 | 深圳市龙岗区月照百货店 | 塑料购物袋 | / | 405 ×（203+127）×0.025mm 承重：4kg | / | 东莞市寮步银羽塑胶制品厂 | 不合格 | 厚度 | /
36 | 深圳市龙岗区月照百货店 | 塑料购物袋 | / | 350mm×(200+100)mm×0.030mm 承重:1.5kg | / | 遂平县和兴富强塑料制品厂 | 不合格 | 厚度 | /
37 | 深圳市龙岗区兴盛信餐具批发行 | 塑料购物袋 | / | 640 ×（400+200）×0.025mm 承重：7kg | / | 惠州彬豪利环保塑胶制品有限公司 | 不合格 | 1.厚度 2.落镖冲击 | /
38 | 深圳市龙岗区兴盛信餐具批发行 | 塑料购物袋 | / | 340 ×（200+100）×0.025mm 承重：0.5kg | / | 山峰胶袋厂 | 不合格 | 厚度 | /
39 | 深圳市福田区顿兜餐饮店 | 塑料购物袋 | / | 430mm×（260+125）×0.025mm 承重：2.5kg | / | 揭西县塔头佳旺达塑料制品厂 | 不合格 | 1.厚度 2.落镖冲击 | /
40 | 深圳市龙岗区坂田雅园日用百货店 | 塑料购物袋 | / | 200+100×350×0.025mm 承重:1kg | / | 揭阳市揭东区榕兴塑胶有限公司 | 不合格 | 1.厚度 2.落镖冲击 | /
41 | 深圳市龙岗区坂田雅园日用百货店 | 塑料购物袋 | / | 500×(300+150)×0.025mm 承重:3kg | / | 惠州彬豪利环保塑胶制品有限公司 | 不合格 | 厚度 | /
42 | 深圳市龙岗区坂田雅园日用百货店 | 塑料购物袋 | / | 410×(240+120)×0.025mm 承重:2.5kg | / | 揭阳群兴塑胶制品有限公司 | 不合格 | 厚度 | /
43 | 深圳市龙岗区旭昇贸易商行 | 塑料购物袋 | / | 340mm×(200+100)mm×0.026mm 承重:1kg | / | 大不同塑料制品厂 | 不合格 | 1.厚度 2.落镖冲击 | /
44 | 深圳市龙岗区旭昇贸易商行 | 塑料购物袋 | / | 390mm×(230+125)mm×0.026mm 承重:2kg | / | 深圳市乐朋源包装制品有限公司 | 不合格 | 1.厚度 2.落镖冲击 | /
45 | 深圳市龙岗区旭昇贸易商行 | 塑料购物袋 | / | 595mm×(355+180)mm×0.026mm 承重:4kg | / | 深圳市乐朋源包装制品有限公司 | 不合格 | 厚度 | /
46 | 深圳市龙岗区新兴奕兴贸易商行 | 三樱可降解环保袋 | / | 560×(360+180)×0.025mm 公称承重:10kg | / | 珠海三樱日用品有限公司 | 不合格 | 1.封合强度(N/15㎜)公称承重m(kg)：6≤m≤10 2.环保要求（最小厚度）(mm) | /
47 | 深圳市龙岗区新兴奕兴贸易商行 | 三樱可降解环保袋 | / | 490×(300+150)×0.025mm 公称承重:8kg | / | 珠海三樱日用品有限公司 | 不合格 | 环保要求（最小厚度）(mm) | /
48 | 深圳市龙岗区兴彦日用百货商行 | 塑料购物袋 | / | 500×（300+150）×0.025mm 承重：4kg | / | 浩益塑胶制品有限公司 | 不合格 | 厚度 | /
49 | 深圳市龙岗区兴彦日用百货商行 | 塑料购物袋 | / | 600×(360+180)×0.025mm 承重:6kg | / | 惠州彬豪利环保塑胶制品有限公司 | 不合格 | 厚度 | /
50 | 深圳市龙岗区兴彦日用百货商行 | 塑料购物袋 | / | 400×(220+120)×0.025mm 承重:2kg | / | 揭阳市龙兴胶袋厂 | 不合格 | 厚度 | /
51 | 深圳市龙岗区平湖鸿庆包装行 | 塑料购物袋 | / | 420*(240+130)*0.025mm/个 承重:3kg | / | 贵州博华新材料科技有限公司 | 不合格 | 厚度 | /
52 | 深圳市龙岗区平湖广佳发包装器材批发行 | 塑料购物袋 | / | 390mm×(230+125)mm×0.026mm 承重:2kg | / | 大不同塑料制品厂 | 不合格 | 厚度 | /
53 | 深圳市龙岗区坂田群发餐具包装商行 | 塑料购物袋 | / | 315mm×(180+100)mm×0.026mm 承重0.5kg | / | 大不同塑料制品厂 | 不合格 | 厚度 | /
54 | 深圳市龙岗区坂田群发餐具包装商行 | 塑料购物袋 | / | 545mm×(330+180)mm×0.026mm 承重:3kg | / | 大不同塑料制品厂 | 不合格 | 厚度 | /
55 | 深圳市龙岗区坂田广兴胶袋厨具店 | 塑料购物袋 | / | 440×（260+150）×0.025mm 承重：4kg | / | 揭阳市龙兴胶袋厂 | 不合格 | 厚度 | /
56 | 深圳市龙岗区坂田广兴胶袋厨具店 | 塑料购物袋 | / | 500×（300+160）×0.025mm 承重：4kg | / | 揭阳市龙兴胶袋厂 | 不合格 | 厚度 | /
57 | 深圳市龙岗区坂田广兴胶袋厨具店 | 塑料购物袋 | / | 360×(200+110)×0.025mm 承重:4kg | / | 揭阳市龙兴胶袋厂 | 不合格 | 厚度 | /
58 | 深圳市龙岗区坂田广兴胶袋厨具店 | 塑料购物袋 | / | 600×（360+180）×0.025mm 承重：4kg | / | 揭阳市龙兴胶袋厂 | 不合格 | 厚度 | /
59 | 深圳市龙岗区坂田广兴胶袋厨具店 | 塑料购物袋 | / | 540×(330+180)×0.025mm 承重:4kg | / | 揭阳市龙兴胶袋厂 | 不合格 | 厚度 | /
60 | 深圳市龙岗区坂田广兴胶袋厨具店 | 塑料购物袋 | / | 420×(240+130)×0.025mm 承重:4kg | / | 揭阳市龙兴胶袋厂 | 不合格 | 厚度 | /
61 | 深圳市坪山新区东明商行 | 塑料购物袋 | / | 660×(410+200)×0.025mm 承重:6kg | / | 揭阳市长和塑胶薄膜实业有限公司 | 不合格 | 1.厚度 2.落镖冲击 | /
62 | 深圳市坪山新区东明商行 | 塑料购物袋 | / | 535×(300+150)×0.025mm 承重:5kg | / | 揭阳市长和塑胶薄膜实业有限公司 | 不合格 | 厚度 | /
63 | 深圳市坪山新区东明商行 | 塑料购物袋 | / | 460×(260+125)×0.025mm 承重:4kg | / | 揭阳市长和塑胶薄膜实业有限公司 | 不合格 | 厚度 | /
64 | 深圳市坪山区新展旺商行 | 塑料购物袋 | / | 560mm×（330+180）mm×0.025mm 承重：5kg | / | 浩益胶袋厂 | 不合格 | 厚度 | /
65 | 深圳市坪山区新展旺商行 | 塑料购物袋 | / | 540×（330+170）×0.025mm 承重：5kg | / | 揭阳群兴塑胶制品有限公司 | 不合格 | 厚度 | /
66 | 深圳市坪山区新展旺商行 | 塑料购物袋 | / | 420mm×（250+140）mm×0.025mm 承重：3kg | / | 浩益胶袋厂 | 不合格 | 厚度 | /
67 | 深圳市坪山新区美乐福百货店 | 塑料购物袋 | / | 502×（280+150）×0.026mm 承重：4kg | / | 东莞市靖一包装材料有限公司 | 不合格 | 厚度 | /
68 | 深圳市龙华区民治锡明百货店 | 可降解购物袋 | / | 350mm×(200+100)×0.031mm 3kg | / | 揭阳市恒亨塑胶有限公司 | 不合格 | 1.厚度 2.落镖冲击 | /
69 | 深圳市龙华区民治锡明百货店 | 塑料购物袋 | / | 400mm×(250+120)mm×0.030mm 2kg | / | 遂平县和兴富强塑料制品厂 | 不合格 | 厚度 | /
70 | 深圳市龙华区民治锡明百货店 | 塑料购物袋 | / | 360×(200+110)×0.025mm 2kg | / | 揭阳市龙兴胶袋厂 | 不合格 | 厚度 | /
71 | 深圳市龙华区民治锡明百货店 | 塑料购物袋 | / | 410×(240+120)×0.025mm 2.5kg | / | 惠州彬豪利环保塑胶制品有限公司 | 不合格 | 厚度 | /
72 | 深圳市顺生隆商贸有限公司 | 塑料购物袋 | / | 340mm×(200+100)mm×0.026mm，1.5kg | / | 揭阳市棉湖镇辉煌胶袋厂 | 不合格 | 1.厚度 2.落镖冲击 | /
73 | 深圳市顺生隆商贸有限公司 | 塑料购物袋 | / | 410mm×(230+130)mm×0.026mm，2.5kg | / | 揭阳市棉湖镇辉煌胶袋厂 | 不合格 | 厚度 | /
74 | 深圳市顺生隆商贸有限公司 | 塑料购物袋 | / | 645mm×(405+200)mm×0.026mm,5kg | / | 大不同塑料制品厂 | 不合格 | 厚度 | /
75 | 深圳市龙华新区龙华健保商店 | 塑料购物袋 | / | 380mm×（240+130）mm×0.025mm 1.5kg | / | 揭阳市佳旺达胶袋厂 | 不合格 | 1.厚度 2.落镖冲击 | /
76 | 深圳市龙华新区龙华健保商店 | 塑料购物袋 | / | 350mm×（200+100）mm×0.025mm 1kg | / | 揭阳市佳旺达胶袋厂 | 不合格 | 1.厚度 2.落镖冲击 | /
77 | 深圳市龙华新区龙华健保商店 | 塑料购物袋 | / | 430mm×(260+130)mm×0.025mm，2kg | / | 揭阳市佳旺达胶袋厂 | 不合格 | 1.厚度 2.落镖冲击 | /
78 | 深圳市龙华新区龙华健保商店 | 塑料购物袋 | / | 410mm×（240+116）mm×0.030mm 1.5kg | / | 遂平和兴富强塑料制品厂 | 不合格 | 厚度 | /
79 | 深圳市龙华新区龙华健保商店 | 塑料购物袋 | / | 490mm×（300+130）mm×0.030mm 3kg | / | 遂平和兴富强塑料制品厂 | 不合格 | 厚度 | /
80 | 深圳市龙华新区龙华健保商店 | 塑料购物袋 | / | 350mm×（200+100）mm×0.026mm 1kg | / | 揭阳市佳旺达胶袋厂 | 不合格 | 厚度 | /
81 | 深圳市龙华区胜兴日用百货店 | 塑料购物袋 | / | 400mm×（260+50）mm×0.030mm ,2kg | / | 遂平县和兴富强塑料制品厂 | 不合格 | 1.厚度 2.落镖冲击 | /
82 | 深圳市龙华区民治智睿杂货店 | 塑料购物袋 | / | 610mm×(420+120)mm×0.025mm，7kg | / | 遂平县和兴富强塑料制品厂 | 不合格 | 1.厚度 2.落镖冲击 | /
83 | 深圳市龙华区民治智睿杂货店 | 塑料购物袋 | / | 330mm×(200+100)mm×0.030mm，2kg | / | 遂平县和兴富强塑料制品厂 | 不合格 | 厚度 | /
84 | 深圳市龙华区民治智睿杂货店 | 塑料购物袋 | / | 400mm×(240+80)mm×0.025mm，3kg | / | 遂平县和兴富强塑料制品厂 | 不合格 | 厚度 | /
85 | 深圳市龙华区民治智睿杂货店 | 塑料购物袋 | / | 330mm×(180+60)mm×0.025mm，2kg | / | 遂平县和兴富强塑料制品厂 | 不合格 | 厚度 | /
86 | 深圳市龙华区立佳日用百货店 | 塑料购物袋 | / | 315mm×（180+100）mm×0.026mm 0.5kg | / | 深圳市乐朋源包装制品有限公司 | 不合格 | 1.厚度 2.落镖冲击 | /
87 | 深圳市龙华区立佳日用百货店 | 塑料购物袋 | / | 415mm×（250+125）mm×0.026mm 2kg | / | 揭阳市佳旺达胶袋厂 | 不合格 | 1.厚度 2.落镖冲击 | /
88 | 深圳市佳惠超市有限公司 | 塑料购物袋 | / | 440mm×(280+150)mm×0.026mm 承重:3kg | / | 深圳市乐朋源包装制品有限公司 | 不合格 | 1.厚度 2.落镖冲击 | /
89 | 深圳市民治民乐股份合作公司民乐市场 | 塑料购物袋 | / | 545mm×(305+150)mm×0.026mm，3kg | / | 深圳市乐朋源包装制品有限公司 | 不合格 | 厚度 | /
90 | 深圳市龙华区胜兴日用百货店 | 塑料购物袋 | / | 470mm×（300+60）mm×0.030mm,3kg | / | 遂平县和兴富强塑料制品厂 | 不合格 | 厚度 | /
91 | 深圳市龙华区胜兴日用百货店 | 塑料购物袋 | / | 390mm×(240+130)mm×0.026mm，2kg | / | 揭阳市佳旺达胶袋厂 | 不合格 | 厚度 | /
92 | 深圳市龙华区胜兴日用百货店 | 塑料购物袋 | / | 560mm×(350+70)mm×0.030mm，3.5kg | / | 遂平和兴富强塑料制品厂 | 不合格 | 厚度 | /
93 | 深圳市龙岗区坂田雅园日用百货店 | 塑料购物袋 | / | 540×（330+170）×0.025mm 承重:5kg | / | 惠州彬豪利环保塑胶制品有限公司 | 不合格 | 厚度 | /
94 | 深圳市龙华区惠民邻步便利超市 | 非食品接触用塑料购物袋 | / | 420×(250+120)×0.025mm 承重:2kg | / | 俊能(惠州)环保科技有限公司 | 不合格 | 环保要求(最小厚度)(mm) | /
95 | 深圳市龙华区惠民邻步便利超市 | 非食品接触用塑料购物袋 | / | 480×(300+140)×0.025mm 承重:3kg | / | 俊能(惠州)环保科技有限公司 | 不合格 | 厚度 | /
96 | 深圳市民乐润家美超市有限公司 | 塑料购物袋 | / | 610×(356+200)×0.025mm 承重:6kg | / | 深圳市腾旺胶袋制品有限公司 | 不合格 | 厚度 | /
97 | 深圳市大鹏新区港强杂货店 | 塑料购物袋 | / | 500×(300+150)×0.032mm 承重:6kg | / | 揭阳市揭东区曲溪华鉴袋厂 | 不合格 | 1.厚度 2.封合强度(N/15mm) 公称承重m(kg)：6≤m≤10 | /
98 | 深圳市大鹏新区港强杂货店 | 塑料购物袋 | / | 432×(230+130)×0.025mm 承重:3kg | / | 福佳胶袋厂 | 不合格 | 厚度 | /
99 | 深圳市大鹏新区港强杂货店 | 塑料购物袋 | / | 500×(300+150)×0.025mm 承重:5kg | / | 惠州彬豪利环保塑胶制品有限公司 | 不合格 | 厚度 | /
100 | 深圳市大鹏新区港强杂货店 | 塑料购物袋 | / | 483×（305+150）×0.025mm 承重：6kg | / | 福佳胶袋厂 | 不合格 | 厚度 | /
101 | 深圳市大鹏新区港强杂货店 | 塑料购物袋 | / | 330×(200+110)×0.025mm 承重:2kg | / | 揭阳市长和塑胶薄膜实业有限公司 | 不合格 | 厚度 | /
102 | 深圳市大鹏新区港强杂货店 | 塑料购物袋 | / | 360mm×(210+110)mm×0.025mm 承重:2kg | / | 浩益胶袋厂 | 不合格 | 厚度 | /
103 | 深圳市大鹏新区港强杂货店 | 塑料购物袋 | / | 520mm×(300+160)mm×0.025mm 承重:4kg | / | 浩益胶袋厂 | 不合格 | 厚度 | /
104 | 深圳市大鹏新区葵涌葵斌杂货店 | 塑料购物袋 | / | 405×(240+125)×0.025mm 承重:3kg | / | 揭阳市长和塑胶薄膜实业有限公司 | 不合格 | 厚度 | /
105 | 深圳市大鹏新区葵涌葵斌杂货店 | 塑料购物袋 | / | 480×(300+150)×0.025mm 承重:5kg | / | 揭阳市长和塑胶薄膜实业有限公司 | 不合格 | 厚度 | /
106 | 深圳市大鹏新区葵涌葵斌杂货店 | 塑料购物袋 | / | 515mm×(300+150)mm×0.026mm 承重:3kg | / | 深圳市乐朋源包装制品有限公司 | 不合格 | 厚度 | /