## Sheet1
附件：2021年深圳市塑料管材管件、陶瓷片密封水嘴等2类产品质量监督抽查发现不合格项目产品及企业名单
序号 | 产品类型 | 受检单位名称 | 样品名称 | 标称商标 | 型号规格等级 | 生产日期 | （标称）生产单位名称 | 报告结论 | 不合格项目 | 备注
1 | 塑料管材管件 | 深圳市金广利建材有限公司 | PVC-U给水管 | 雄泰 | Φ20×2.0mm 1.6MPa | 2021-05-15 | 鹤山市宝丽达建材实业有限公司 | 不合格 | 1、液压试验(20℃×100h) 2、液压试验(20℃×1h) 3、壁厚 4、密度 | /
2 |  | 深圳市金广利建材有限公司 | PVC-U给水管 | 宝塑 | Φ32×2.0mm 1.25MPa | 2021-04-14 | 鹤山市宝丽达建材实业有限公司 | 不合格 | 1、液压试验(20℃×100h) 2、液压试验(20℃×1h) 3、壁厚 4、密度 | /
3 |  | 深圳市深汕特别合作区鮜门镇全记农机五金商行 | PVC-U饮用给水管 | / | Φ25mm×1.0MPa | 2019-03-13 | 东莞市泰至塑料五金有限公司 | 不合格 | 1、液压试验(20℃×100h) 2、液压试验(20℃×1h) 3、壁厚 4、密度 | /
4 |  | 深圳市龙岗区鑫恒隆胶管批发部 | PVC-U环保给水管 | 图形商标 | φ20mm 1.6MPa | 2021-03-26 | 四会市祥塑实业有限公司 | 不合格 | 1、液压试验(20℃×100h) 2、液压试验(20℃×1h) 3、密度 | /
5 |  | 深圳市南山区金业丰五金材料店 | 难燃PVC电线管 | 图形商标 | Ф20mm[B] | 2021-04-30 | 东莞市粤塑建材有限公司 | 不合格 | 1、最小壁厚 2、抗压性能 | /
6 |  | 深圳市南山区沪通机电设备商场 | 阻燃PVC线管 | 图形商标 | Φ20mm | / | 广东冠之雄实业有限公司 | 不合格 | 1、最小壁厚 2、抗压性能 | /
7 | 陶瓷片密封水嘴 | 深圳市忠诚发线缆有限公司 | 陶瓷芯水龙头 | / | 6001 | / | 深圳市深园水暖器材有限公司 | 不合格 | 表面耐腐蚀性能 | /
8 |  | 深圳市慕雅居贸易有限公司（天猫/家韵旗舰店） | （合金加厚洗衣机）陶瓷芯水龙头 | 家韵（jiayun） | 6001-B | / | 深圳市慕雅居卫浴有限公司 | 不合格 | 螺纹 | /
9 |  | 深圳市龙岗区吉华东华鑫装饰材料商行 | 菜盆水龙头 | 图形商标 | 6023 | / | 开平市水口镇麦加娜卫浴厂 | 不合格 | 装配 | /
10 |  | 深圳市大鹏新区葵春五交化门市部 | 广东拔尖嘴（水嘴） | 图形商标 | / | / | 深圳市卫斯杰卫浴水暖有限公司 | 不合格 | 螺纹 | 复检仍不合格
11 |  | 深圳市深汕特别合作区利通五金机电店 | 陶瓷芯水龙头 | 图形商标 | / | / | 泉州嘉好卫浴有限公司 | 不合格 | 螺纹 | /